## 抽查结果统计表
附件6
2019年沈阳市建筑用隔墙条板产品质量监督抽查结果统计表
序号 | 企业名称 | 企业地址 | 产品名称 | 规格型号 | 生产日期 | 抽查结果 | 不合格项目
1 | 沈阳奥邦新型建材有限公司 | 沈阳市和平区浑河站西街道办事处下河村 | 轻质混凝土隔墙条版 | 2650*600*120mm | 2019-05-18 | 合格 | /
2 | 沈阳奥邦新型建材有限公司 | 沈阳市和平区浑河站西街道办事处下河村 | 轻质混凝土隔墙条版 | 2750*600*90mm | 2019-06-23 | 合格 | /
3 | 沈阳春硕建材有限公司 | 沈阳市浑南新区东湖街道刘付村 | 工业灰渣混凝土空心隔墙条板 | 2850*600*90mm | 2019-08-10 | 合格 | /
4 | 沈阳春硕建材有限公司 | 沈阳市浑南新区东湖街道刘付村 | 工业灰渣混凝土空心隔墙条板 | 2700*600*90mm | 2019-06-10 | 合格 | /
5 | 沈阳诚大春旭建材有限公司 | 沈阳近海经济区中央路25号 | 蒸压加气混凝土板 | 厚100mm 600kg/m³ | 2019-06-02 | 合格 | /
6 | 沈阳诚大春旭建材有限公司 | 沈阳近海经济区中央路25号 | 蒸压加气混凝土板 | 600*150mm | 2019 | 合格 | /
7 | 沈阳圣泰北新型建筑材料有限公司 | 沈阳近海经济区南一路24号 | 蒸压砂加气混凝土隔墙条板 | 600*300*200mm | 2019-09-03 | 合格 | /
8 | 沈阳圣泰北新型建筑材料有限公司 | 沈阳近海经济区南一路24号 | 蒸压砂加气混凝土隔墙条板 | 600*200*200mm | 2019-09-05 | 合格 | /
9 | 沈阳建宝丽新型建材有限公司 | 沈阳市虎石台经济技术开发区 | 灰渣混凝土空心隔墙板 | 2650*600*90mm | 2019-03-14 | 合格 | /
10 | 沈阳建宝丽新型建材有限公司 | 沈阳市虎石台经济技术开发区 | GRC水泥隔墙板 | 2800*600*120mm | 2019-07-20 | 合格 | /
11 | 沈阳君成钢构彩板工程有限公司 | 辽宁省沈阳市浑南区学风路26-2-5号1门217号 | 建筑用金属面绝热夹芯板 | 2070*930*100mm | 2019-07-16 | 不合格 | 耐火极限
12 | 沈阳创源轻钢彩板有限公司 | 辽宁省沈阳市于洪区于洪街道爱国村 | 建筑用金属面绝热夹芯板 | 宽950mm厚100mm | 2019-07-01 | 不合格 | 耐火极限
13 | 沈阳鑫威钢结构彩板有限公司 | 沈阳市大东区文官街道木匠村 | 彩钢岩棉复合板 | 1700*950*100mm | 2019-09-04 | 不合格 | 耐火极限
14 | 沈阳宝丰钢结构有限公司 | 沈阳市大东区文官街道木匠村 | 建筑用金属面绝热夹芯板 | 1610*1000*75mm | 2019-09-27 | 不合格 | 耐火极限
15 | 沈阳未来新型板材有限公司 | 沈阳经济技术开发区冶金三街北3号 | 金属面岩棉复合板 | 2600*930*100mm | 2019-07-02 | 不合格 | 耐火极限
16 | 沈阳华赢轻钢彩板有限公司 | 沈阳市于洪区广业西路126号 | 岩棉彩钢夹芯板 | 2600*960*100mm | 2019-03-12 | 不合格 | 耐火极限
17 | 沈阳华南净化彩钢板业有限公司 | 沈阳市于洪区大兴街道北陈家荒村 | 金属面岩棉板 | 2700*1150*50mm | 2019-07-24 | 不合格 | 耐火极限
18 | 沈阳海博轻钢彩板有限公司 | 沈阳市于洪区于洪乡红旗村 | 彩钢岩棉复合板 | 2400*950*100mm | 2019-07-13 | 不合格 | 耐火极限
19 | 沈阳多维格诺建筑系统有限公司 | 沈阳市沈北新区蒲平路8号 | 建筑用金属面绝热夹芯板 | 2900*1000*100mm | 2019-05-30 | 不合格 | 耐火极限
20 | 沈阳恒鑫源彩板钢构有限公司 | 沈阳市于洪区沙岭街道102国道旁 | 岩棉复合板 | 2800*950*100mm | 2019-07-22 | 不合格 | 耐火极限