## 结果统计表
2024年沈阳市轻质隔墙条板产品质量监督抽查结果统计表
序号 | 抽查领域 | 受检单位名称 | 受检单位行政区域 | 受检单位地址 | 标称生产企业名称 | 产品名称 | 规格型号 | 生产日期 /批号 | 抽查结果
1 | 生产领域 | 沈阳诚大春旭建材有限公司 | 辽中区 | 沈阳市近海经济区南一路24号 | 沈阳诚大春旭建材有限公司 | 蒸压加气 混凝土板 | 2500×600×100mm | 2024-05-21 | 未发现不合格项目
2 | 生产领域 | 沈阳诚大春旭建材有限公司 | 辽中区 | 沈阳市近海经济区南一路24号 | 沈阳诚大春旭建材有限公司 | 蒸压加气 混凝土板 | 1940×600×200mm | 2024-06-12 | 未发现不合格项目
3 | 生产领域 | 沈阳建宝丽新型建材有限公司 | 沈北新区 | 沈阳市虎石台经济技术开发区 | 沈阳建宝丽新型建材有限公司 | 灰渣混凝土 空心隔墙板 | 2600×600×90mm | 2024-04-12 | 未发现不合格项目
4 | 生产领域 | 沈阳建宝丽新型建材有限公司 | 沈北新区 | 沈阳市虎石台经济技术开发区 | 沈阳建宝丽新型建材有限公司 | GRC水泥 隔墙板 | 2800×600×90mm | 2024-03-11 | 未发现不合格项目
5 | 生产领域 | 沈阳奥邦新型建材有限公司 | 和平区 | 沈阳市和平区浑河站西街道办事处下河村 | 沈阳奥邦新型建材有限公司 | 轻质混凝土 隔墙条板 | 2650×600×120mm | 2024-04-23 | 未发现不合格项目
6 | 生产领域 | 沈阳奥邦新型建材有限公司 | 和平区 | 沈阳市和平区浑河站西街道办事处下河村 | 沈阳奥邦新型建材有限公司 | 轻质混凝土 隔墙条板 | 2500×600×90mm | 2024-04-21 | 未发现不合格项目
7 | 生产领域 | 沈阳宏兴建筑材料制造有限公司 | 和平区 | 沈阳市和平区浑河站西街道办事处下河湾村 | 沈阳宏兴建筑材料制作有限公司 | 轻质混凝土 隔墙条板 | 2650×600×90mm | 2024-05-21 | 未发现不合格项目
8 | 生产领域 | 沈阳宏兴建筑材料制造有限公司 | 和平区 | 沈阳市和平区浑河站西街道办事处下河湾村 | 沈阳宏兴建筑材料制作有限公司 | 轻质混凝土 隔墙条板 | 2650×600×120mm | 2024-05-14 | 未发现不合格项目
9 | 生产领域 | 沈阳市宏昌新型建材厂 | 苏家屯区 | 沈阳市苏家屯区八一镇官立堡村 | 沈阳市宏昌新型建材厂 | GRC轻质 隔墙条板 | 2500×600×90mm | 2024-03-22 | 未发现不合格项目
10 | 生产领域 | 沈阳市宏昌新型建材厂 | 苏家屯区 | 沈阳市苏家屯区八一镇官立堡村 | 沈阳市宏昌新型建材厂 | GRC轻质 隔墙条板 | 2600×600×120mm | 2024-03-15 | 未发现不合格项目