## 结果统计表
2025年沈阳市钢丝绳产品质量监督抽查结果统计表
序号 | 抽查领域 | 受检单位名称 | 受检单位行政区域 | 受检单位地址 | 标称生产企业 名称 | 产品名称 | 规格型号 | 生产日期 /批号 | 抽查结果
1 | 流通领域（实体店） | 沈阳承开合力钢绳有限公司 | 于洪区 | 辽宁省沈阳市于洪区沈北西路237号惠升造化钢材市场北区6区4栋A | 无锡通用钢绳有限公司 | 电梯用 钢丝绳 | 8×19S+NFC 10.00mm 1370/1770N/mm² | 2025-05-19 | 未发现不合格项目
2 | 流通领域（实体店） | 沈阳市于洪区昌兆五金电料销售处（个体工商户） | 于洪区 | 辽宁省沈阳市于洪区吉力湖街239号（2门） | 海城正昌工业有限公司 | 电梯 钢丝绳 | 8×19S-IWRC 光面Z 1570 | 2024-06-26/ 294260025 | 未发现不合格项目
3 | 流通领域（实体店） | 沈阳市铁西区纳诚五金电料经销处 | 铁西区 | 辽宁省沈阳市铁西区腾飞二街58-8号F2-241 | 江苏巨力钢绳有限公司 | 光面 钢丝绳 | 7.7mm 6×19M-FC 1770Mpa | 2025-04 | 未发现不合格项目
4 | 流通领域（实体店） | 辽宁鑫德利五金机电销售有限公司 | 和平区 | 辽宁省沈阳市和平区文化路44-5号（B1087） | 山东德商金属科技有限公司 | 一般用途 钢丝绳 | 7.7mm 6×19+FC 1670N/mm² | 2023-12-20 | 未发现不合格项目
5 | 流通领域（实体店） | 沈阳市铁西区明远五金机电经销处 | 铁西区 | 辽宁省沈阳市铁西区腾飞二街58-8号（F2-001） | 江苏凯龙不锈钢制品有限公司 | 钢丝绳 | 6.0mm 7×19 1770N/mm² 316 | 2025-07 | 未发现不合格项目
6 | 流通领域（实体店） | 沈阳市和平区扬泰志成五金机电销售经营部 | 和平区 | 辽宁省沈阳市和平区民主路77号一层63号商铺 | / | 钢丝绳 | 6mm 6×19-WSC 304 | 2024-07-01 | 未发现不合格项目
7 | 流通领域（实体店） | 沈阳市和平区福兰华达机电产品经销处 | 和平区 | 辽宁省沈阳市和平区民主路77号一层68号商铺 | 兴化市福兰辉钢丝绳厂 | 不锈 钢丝绳 | 6×19-WSC 5mm 1770Mpa 304 | 2025-06-18/ 420 | 未发现不合格项目
8 | 流通领域（实体店） | 沈阳鑫力合钢丝绳有限公司 | 于洪区 | 沈阳市于洪区李红路（于洪机场） | 江苏狼山钢绳股份有限公司 | 钢丝绳 | 6×19M+FC 6.2mm 1670Mpa | 2024-12-16/ 224110801Y-49 | 未发现不合格项目
9 | 流通领域（实体店） | 江苏狼山钢绳股份有限公司沈阳销售分公司 | 于洪区 | 辽宁省沈阳市于洪区于洪乡丁香村 | 江苏狼山钢绳股份有限公司 | 一般用途 钢丝绳 | 6×19M+FC 6.2mm 1670Mpa | 2023-04-08/ Y0381328 | 未发现不合格项目
10 | 流通领域（实体店） | 辽宁鑫富来钢丝绳有限公司 | 铁西区 | 辽宁省沈阳市铁西区腾飞二街58-8号（F2-169） | 江苏巨力钢绳有限公司 | 光面 钢丝绳 | 6×37M-FC 9.3mm 1770Mpa | 2025-05/HNZ 53014021 | 未发现不合格项目